## 瀝青申請單19MM-範本
臺北市政府工務局所屬工程瀝青含量及粒料篩分析
二、三級抽樣統一分派實驗室申請單
工 程 名 稱 | 113年度雨水下水道預約維護工程(北投區）
契 約 編 號 | H-113-03-113034 |  |  |  | 監 造 單 位 |  | 任泰技術顧問有限公司
施 工 地 點 | 北投區泉源路260號 |  |  |  | 承 包 廠 商 |  | 安宏營造有限公司
主 辦 機 關 | 臺北市政府工務局水利工程處 |  |  |  | 供 料 廠 商 |  | 大山瀝青拌合廠股份有限公司
材 料 類 別 | □密級配瀝青混凝土3/4" □密級配再生瀝青混凝土3/4" □改質Ⅲ型瀝青混凝土3/4"
□密級配瀝青混凝土3/8" ■密級配再生瀝青混凝土3/8" □其他：
舖 築 時 間 | 113/06/25 13:30~16:30 |  | 代 表 數 量 | 26噸 | 試 驗 規 範 |  | □CNS 15478 及 15475 ■AASHTO T164 及 T30 □其他：
取樣時間 與位置 | 113.06.25 14:00 / 泉源路260號
要求會同 試驗與否 | □是 ■否 |  |  | 申 請 單 位 核 章 欄
取 樣 單 位 及人 員 簽 名 | 水利處: 任泰: 安宏: |  |  | 主辦機關 監造單位
填表說明：1.以上取樣人員簽名欄位須由本人親自簽名，其餘各欄由申請單位鍵入電腦列印，否則須 由申請單位送樣人員簽章確認。 2.申請單一式三份送本局，試驗後連同試驗報告一式三份裝訂成三份，一份留存本局，二 份送申請單位。
3.申請單位為主辦機關須單位主管(工務所主任、科長以上人員或代理人)核章，僅由監造單 位申請時須監造單位主管或代理人核章及加蓋工務所或公司章。
送 樣 者 ： | 水利處: 任泰: 安宏:
收 件 者 ：
工 務 局 收 件 編 號 | 工瀝申收字第AC 號
分派實驗室 名 稱
試 驗 案 件 分 派 代 碼
9.試驗規範 |  | □AASHTO-T164-06A法 □ASTM D2172-05A法 □AASHTO-T30-07 □ASTM D5444-05
|  | ■AASHTO-T164-06A法 |  |  | FALSE | □AASHTO-T164-06A法
□AASHTO-T164-06A法
|  | ■ASTM D2172-05A法 |  |  | FALSE | □ASTM D2172-05A法
□ASTM D2172-05A法
|  | ■AASHTO-T30-07 |  |  | FALSE | □AASHTO-T30-07
□AASHTO-T30-07
|  | ■ASTM D5444-05 |  |  | FALSE | □ASTM D5444-05
□ASTM D5444-05
10.瀝青膠泥種類 | [5 empty] | 顯現
| 1 | ■密級配瀝青混凝土3/4" |  |  | FALSE | □密級配瀝青混凝土3/4"
□密級配瀝青混凝土3/4"
| 2 | ■密級配瀝青混凝土3/8" |  |  | FALSE | □密級配瀝青混凝土3/8"
□密級配瀝青混凝土3/8"
| 3 | ■密級配再生瀝青混凝土3/4" |  |  | FALSE | □密級配再生瀝青混凝土3/4"
□密級配再生瀝青混凝土3/4"
| 4 | ■密級配再生瀝青混凝土3/8" |  |  | FALSE | □密級配再生瀝青混凝土3/8"
□密級配再生瀝青混凝土3/8"
| 5 | ■其他： |  |  | FALSE | □其他：
□其他：
11.混合料類別 |  | □瀝青含量 □粒料篩析
| 1 | ■瀝青含量 |  |  | FALSE | □瀝青含量
□瀝青含量
| 2 | ■粒料篩析 |  |  | FALSE | □粒料篩析
□粒料篩析
12.要求會同試驗與否 |  | □是 □否
| 1 | ■是 |  |  | FALSE | □是
□是
| 2 | ■否 |  |  | FALSE | □否
□否
19.收件樣品描述之初步目視結果：
| 1-1 | □施工中現取新拌料、□施工後挖掘塊狀料
|  | ■施工中現取新拌料 |  |  | FALSE | □施工中現取新拌料
□施工中現取新拌料
|  | ■施工後挖掘塊狀料 |  |  | FALSE | □施工後挖掘塊狀料
□施工後挖掘塊狀料
| 1-2 | □粒料偏細、□粒料偏粗、□表面含灰塵
|  | ■粒料偏細 |  |  | FALSE | □粒料偏細
□粒料偏細
|  | ■粒料偏粗 |  |  | FALSE | □粒料偏粗
□粒料偏粗
|  | ■表面含灰塵 |  |  | FALSE | □表面含灰塵
□表面含灰塵
| 1-3 | □表面含油膏、□送件溫度與取樣時間不符
|  | ■表面含油膏 |  |  | FALSE | □表面含油膏
□表面含油膏
|  | ■送件溫度與取樣時間不符 |  |  | FALSE | □送件溫度與取樣時間不符
□送件溫度與取樣時間不符
| 1-4 | □其他：
|  | ■其他： |  |  | FALSE | □其他：
□其他：
：
：

## 瀝青申請單19MM
臺北市政府工務局所屬工程瀝青含量及粒料篩分析
二、三級抽樣統一分派實驗室申請單
工 程 名 稱 | 「磺港溪再造C段護岸及步道整建工程(延壽橋至三合橋)」
契 約 編 號 | H-111-03-112080 |  |  |  | 監 造 單 位 |  | 任泰技術顧問有限公司
施 工 地 點 | 磺港路 |  |  |  | 承 包 廠 商 |  | 上溢營造股份有限公司
主 辦 機 關 | 臺北市政府工務局水利工程處 |  |  |  | 供 料 廠 商 |  | 大友瀝青混凝土股份有限公司
材 料 類 別 | ■密級配瀝青混凝土3/4" □密級配再生瀝青混凝土3/4" □改質Ⅲ型瀝青混凝土3/4"
□密級配瀝青混凝土3/8" □密級配再生瀝青混凝土3/8" □其他：
舖 築 時 間 | 114/9/21 11:30~15:00 |  | 代 表 數 量 | 246.64T | 試 驗 規 範 |  | ■CNS 15478 及 15475 □AASHTO T164 及 T30 □其他：
取樣時間 與位置 | 114.9.21 12:00/ 磺港路南向車道S0K+847~S0K+760 | [6 empty] | .
要求會同 試驗與否 | □是 ■否 |  |  | 申 請 單 位 核 章 欄
取 樣 單 位 及人 員 簽 名 | 水利處: 任泰: 上溢: |  |  | 主辦機關 監造單位
填表說明：1.以上取樣人員簽名欄位須由本人親自簽名，其餘各欄由申請單位鍵入電腦列印，否則須 由申請單位送樣人員簽章確認。 2.申請單一式三份送本局，試驗後連同試驗報告一式三份裝訂成三份，一份留存本局，二 份送申請單位。
3.申請單位為主辦機關須單位主管(工務所主任、科長以上人員或代理人)核章，僅由監造單 位申請時須監造單位主管或代理人核章及加蓋工務所或公司章。
送 樣 者 ： | 水利處: 任泰: 上溢:
收 件 者 ：
工 務 局 收 件 編 號 | 工瀝申收字第AC 號
分派實驗室 名 稱
試 驗 案 件 分 派 代 碼
9.試驗規範 |  | □AASHTO-T164-06A法 □ASTM D2172-05A法 □AASHTO-T30-07 □ASTM D5444-05
|  | ■AASHTO-T164-06A法 |  |  | FALSE | □AASHTO-T164-06A法
□AASHTO-T164-06A法
|  | ■ASTM D2172-05A法 |  |  | FALSE | □ASTM D2172-05A法
□ASTM D2172-05A法
|  | ■AASHTO-T30-07 |  |  | FALSE | □AASHTO-T30-07
□AASHTO-T30-07
|  | ■ASTM D5444-05 |  |  | FALSE | □ASTM D5444-05
□ASTM D5444-05
10.瀝青膠泥種類 | [5 empty] | 顯現
| 1 | ■密級配瀝青混凝土3/4" |  |  | FALSE | □密級配瀝青混凝土3/4"
□密級配瀝青混凝土3/4"
| 2 | ■密級配瀝青混凝土3/8" |  |  | FALSE | □密級配瀝青混凝土3/8"
□密級配瀝青混凝土3/8"
| 3 | ■密級配再生瀝青混凝土3/4" |  |  | FALSE | □密級配再生瀝青混凝土3/4"
□密級配再生瀝青混凝土3/4"
| 4 | ■密級配再生瀝青混凝土3/8" |  |  | FALSE | □密級配再生瀝青混凝土3/8"
□密級配再生瀝青混凝土3/8"
| 5 | ■其他： |  |  | FALSE | □其他：
□其他：
11.混合料類別 |  | □瀝青含量 □粒料篩析
| 1 | ■瀝青含量 |  |  | FALSE | □瀝青含量
□瀝青含量
| 2 | ■粒料篩析 |  |  | FALSE | □粒料篩析
□粒料篩析
12.要求會同試驗與否 |  | □是 □否
| 1 | ■是 |  |  | FALSE | □是
□是
| 2 | ■否 |  |  | FALSE | □否
□否
19.收件樣品描述之初步目視結果：
| 1-1 | □施工中現取新拌料、□施工後挖掘塊狀料
|  | ■施工中現取新拌料 |  |  | FALSE | □施工中現取新拌料
□施工中現取新拌料
|  | ■施工後挖掘塊狀料 |  |  | FALSE | □施工後挖掘塊狀料
□施工後挖掘塊狀料
| 1-2 | □粒料偏細、□粒料偏粗、□表面含灰塵
|  | ■粒料偏細 |  |  | FALSE | □粒料偏細
□粒料偏細
|  | ■粒料偏粗 |  |  | FALSE | □粒料偏粗
□粒料偏粗
|  | ■表面含灰塵 |  |  | FALSE | □表面含灰塵
□表面含灰塵
| 1-3 | □表面含油膏、□送件溫度與取樣時間不符
|  | ■表面含油膏 |  |  | FALSE | □表面含油膏
□表面含油膏
|  | ■送件溫度與取樣時間不符 |  |  | FALSE | □送件溫度與取樣時間不符
□送件溫度與取樣時間不符
| 1-4 | □其他：
|  | ■其他： |  |  | FALSE | □其他：
□其他：
：
：
：
：
：
：
：
：

## 瀝青申請單19MM (2)
臺北市政府工務局所屬工程瀝青含量及粒料篩分析
二、三級抽樣統一分派實驗室申請單
工 程 名 稱 | 「磺港溪再造C段護岸及步道整建工程(延壽橋至三合橋)」
契 約 編 號 | H-111-03-112080 |  |  |  | 監 造 單 位 |  | 任泰技術顧問有限公司
施 工 地 點 | 磺港路 |  |  |  | 承 包 廠 商 |  | 上溢營造股份有限公司
主 辦 機 關 | 臺北市政府工務局水利工程處 |  |  |  | 供 料 廠 商 |  | 大友瀝青混凝土股份有限公司
材 料 類 別 | ■密級配瀝青混凝土3/4" □密級配再生瀝青混凝土3/4" □改質Ⅲ型瀝青混凝土3/4"
□密級配瀝青混凝土3/8" □密級配再生瀝青混凝土3/8" □其他：
舖 築 時 間 | 114/9/21 11:30~15:00 |  | 代 表 數 量 | 347.16T | 試 驗 規 範 |  | ■CNS 15478 及 15475 □AASHTO T164 及 T30 □其他：
取樣時間 與位置 | 114.9.21 14:15/ 磺港路南向車道S0K+760~S0K+460 | [6 empty] | .
要求會同 試驗與否 | □是 ■否 |  |  | 申 請 單 位 核 章 欄
取 樣 單 位 及人 員 簽 名 | 水利處: 任泰: 上溢: |  |  | 主辦機關 監造單位
填表說明：1.以上取樣人員簽名欄位須由本人親自簽名，其餘各欄由申請單位鍵入電腦列印，否則須 由申請單位送樣人員簽章確認。 2.申請單一式三份送本局，試驗後連同試驗報告一式三份裝訂成三份，一份留存本局，二 份送申請單位。
3.申請單位為主辦機關須單位主管(工務所主任、科長以上人員或代理人)核章，僅由監造單 位申請時須監造單位主管或代理人核章及加蓋工務所或公司章。
送 樣 者 ： | 水利處: 任泰: 上溢:
收 件 者 ：
工 務 局 收 件 編 號 | 工瀝申收字第AC 號
分派實驗室 名 稱
試 驗 案 件 分 派 代 碼
9.試驗規範 |  | □AASHTO-T164-06A法 □ASTM D2172-05A法 □AASHTO-T30-07 □ASTM D5444-05
|  | ■AASHTO-T164-06A法 |  |  | FALSE | □AASHTO-T164-06A法
□AASHTO-T164-06A法
|  | ■ASTM D2172-05A法 |  |  | FALSE | □ASTM D2172-05A法
□ASTM D2172-05A法
|  | ■AASHTO-T30-07 |  |  | FALSE | □AASHTO-T30-07
□AASHTO-T30-07
|  | ■ASTM D5444-05 |  |  | FALSE | □ASTM D5444-05
□ASTM D5444-05
10.瀝青膠泥種類 | [5 empty] | 顯現
| 1 | ■密級配瀝青混凝土3/4" |  |  | FALSE | □密級配瀝青混凝土3/4"
□密級配瀝青混凝土3/4"
| 2 | ■密級配瀝青混凝土3/8" |  |  | FALSE | □密級配瀝青混凝土3/8"
□密級配瀝青混凝土3/8"
| 3 | ■密級配再生瀝青混凝土3/4" |  |  | FALSE | □密級配再生瀝青混凝土3/4"
□密級配再生瀝青混凝土3/4"
| 4 | ■密級配再生瀝青混凝土3/8" |  |  | FALSE | □密級配再生瀝青混凝土3/8"
□密級配再生瀝青混凝土3/8"
| 5 | ■其他： |  |  | FALSE | □其他：
□其他：
11.混合料類別 |  | □瀝青含量 □粒料篩析
| 1 | ■瀝青含量 |  |  | FALSE | □瀝青含量
□瀝青含量
| 2 | ■粒料篩析 |  |  | FALSE | □粒料篩析
□粒料篩析
12.要求會同試驗與否 |  | □是 □否
| 1 | ■是 |  |  | FALSE | □是
□是
| 2 | ■否 |  |  | FALSE | □否
□否
19.收件樣品描述之初步目視結果：
| 1-1 | □施工中現取新拌料、□施工後挖掘塊狀料
|  | ■施工中現取新拌料 |  |  | FALSE | □施工中現取新拌料
□施工中現取新拌料
|  | ■施工後挖掘塊狀料 |  |  | FALSE | □施工後挖掘塊狀料
□施工後挖掘塊狀料
| 1-2 | □粒料偏細、□粒料偏粗、□表面含灰塵
|  | ■粒料偏細 |  |  | FALSE | □粒料偏細
□粒料偏細
|  | ■粒料偏粗 |  |  | FALSE | □粒料偏粗
□粒料偏粗
|  | ■表面含灰塵 |  |  | FALSE | □表面含灰塵
□表面含灰塵
| 1-3 | □表面含油膏、□送件溫度與取樣時間不符
|  | ■表面含油膏 |  |  | FALSE | □表面含油膏
□表面含油膏
|  | ■送件溫度與取樣時間不符 |  |  | FALSE | □送件溫度與取樣時間不符
□送件溫度與取樣時間不符
| 1-4 | □其他：
|  | ■其他： |  |  | FALSE | □其他：
□其他：
：
：
：
：
：
：
：
：

## 瀝青申請單9.5MM
臺北市政府工務局所屬工程瀝青含量及粒料篩分析
二、三級抽樣統一分派實驗室申請單
工 程 名 稱 | 「磺港溪再造C段護岸及步道整建工程(延壽橋至三合橋)」
契 約 編 號 | H-111-03-112080 |  |  |  | 監 造 單 位 |  | 任泰技術顧問有限公司
施 工 地 點 | 磺港路 |  |  |  | 承 包 廠 商 |  | 上溢營造股份有限公司
主 辦 機 關 | 臺北市政府工務局水利工程處 |  |  |  | 供 料 廠 商 |  | 大友瀝青混凝土股份有限公司
材 料 類 別 | □密級配瀝青混凝土3/4" □密級配再生瀝青混凝土3/4" □改質Ⅲ型瀝青混凝土3/4"
■密級配瀝青混凝土3/8" □密級配再生瀝青混凝土3/8" □其他：
舖 築 時 間 | 114/9/21 15:00~20:30 |  | 代 表 數 量 | 100.23T | 試 驗 規 範 |  | ■CNS 15478 及 15475 □AASHTO T164 及 T30 □其他：
取樣時間 與位置 | 114.9.21 15:10/ 磺港路南向車道S0K+847~S0K+760 | [6 empty] | .
要求會同 試驗與否 | □是 ■否 |  |  | 申 請 單 位 核 章 欄
取 樣 單 位 及人 員 簽 名 | 水利處: 任泰: 上溢: |  |  | 主辦機關 監造單位
填表說明：1.以上取樣人員簽名欄位須由本人親自簽名，其餘各欄由申請單位鍵入電腦列印，否則須 由申請單位送樣人員簽章確認。 2.申請單一式三份送本局，試驗後連同試驗報告一式三份裝訂成三份，一份留存本局，二 份送申請單位。
3.申請單位為主辦機關須單位主管(工務所主任、科長以上人員或代理人)核章，僅由監造單 位申請時須監造單位主管或代理人核章及加蓋工務所或公司章。
送 樣 者 ： | 水利處: 任泰: 上溢:
收 件 者 ：
工 務 局 收 件 編 號 | 工瀝申收字第AC 號
分派實驗室 名 稱
試 驗 案 件 分 派 代 碼
9.試驗規範 |  | □AASHTO-T164-06A法 □ASTM D2172-05A法 □AASHTO-T30-07 □ASTM D5444-05
|  | ■AASHTO-T164-06A法 |  |  | FALSE | □AASHTO-T164-06A法
□AASHTO-T164-06A法
|  | ■ASTM D2172-05A法 |  |  | FALSE | □ASTM D2172-05A法
□ASTM D2172-05A法
|  | ■AASHTO-T30-07 |  |  | FALSE | □AASHTO-T30-07
□AASHTO-T30-07
|  | ■ASTM D5444-05 |  |  | FALSE | □ASTM D5444-05
□ASTM D5444-05
10.瀝青膠泥種類 | [5 empty] | 顯現
| 1 | ■密級配瀝青混凝土3/4" |  |  | FALSE | □密級配瀝青混凝土3/4"
□密級配瀝青混凝土3/4"
| 2 | ■密級配瀝青混凝土3/8" |  |  | FALSE | □密級配瀝青混凝土3/8"
□密級配瀝青混凝土3/8"
| 3 | ■密級配再生瀝青混凝土3/4" |  |  | FALSE | □密級配再生瀝青混凝土3/4"
□密級配再生瀝青混凝土3/4"
| 4 | ■密級配再生瀝青混凝土3/8" |  |  | FALSE | □密級配再生瀝青混凝土3/8"
□密級配再生瀝青混凝土3/8"
| 5 | ■其他： |  |  | FALSE | □其他：
□其他：
11.混合料類別 |  | □瀝青含量 □粒料篩析
| 1 | ■瀝青含量 |  |  | FALSE | □瀝青含量
□瀝青含量
| 2 | ■粒料篩析 |  |  | FALSE | □粒料篩析
□粒料篩析
12.要求會同試驗與否 |  | □是 □否
| 1 | ■是 |  |  | FALSE | □是
□是
| 2 | ■否 |  |  | FALSE | □否
□否
19.收件樣品描述之初步目視結果：
| 1-1 | □施工中現取新拌料、□施工後挖掘塊狀料
|  | ■施工中現取新拌料 |  |  | FALSE | □施工中現取新拌料
□施工中現取新拌料
|  | ■施工後挖掘塊狀料 |  |  | FALSE | □施工後挖掘塊狀料
□施工後挖掘塊狀料
| 1-2 | □粒料偏細、□粒料偏粗、□表面含灰塵
|  | ■粒料偏細 |  |  | FALSE | □粒料偏細
□粒料偏細
|  | ■粒料偏粗 |  |  | FALSE | □粒料偏粗
□粒料偏粗
|  | ■表面含灰塵 |  |  | FALSE | □表面含灰塵
□表面含灰塵
| 1-3 | □表面含油膏、□送件溫度與取樣時間不符
|  | ■表面含油膏 |  |  | FALSE | □表面含油膏
□表面含油膏
|  | ■送件溫度與取樣時間不符 |  |  | FALSE | □送件溫度與取樣時間不符
□送件溫度與取樣時間不符
| 1-4 | □其他：
|  | ■其他： |  |  | FALSE | □其他：
□其他：
：
：

## 瀝青申請單9.5MM (2)
臺北市政府工務局所屬工程瀝青含量及粒料篩分析
二、三級抽樣統一分派實驗室申請單
工 程 名 稱 | 「磺港溪再造C段護岸及步道整建工程(延壽橋至三合橋)」
契 約 編 號 | H-111-03-112080 |  |  |  | 監 造 單 位 |  | 任泰技術顧問有限公司
施 工 地 點 | 磺港路 |  |  |  | 承 包 廠 商 |  | 上溢營造股份有限公司
主 辦 機 關 | 臺北市政府工務局水利工程處 |  |  |  | 供 料 廠 商 |  | 大友瀝青混凝土股份有限公司
材 料 類 別 | □密級配瀝青混凝土3/4" □密級配再生瀝青混凝土3/4" □改質Ⅲ型瀝青混凝土3/4"
■密級配瀝青混凝土3/8" □密級配再生瀝青混凝土3/8" □其他：
舖 築 時 間 | 114/9/21 15:00~20:30 |  | 代 表 數 量 | 120.98T | 試 驗 規 範 |  | ■CNS 15478 及 15475 □AASHTO T164 及 T30 □其他：
取樣時間 與位置 | 114.9.21 17:30/ 磺港路南向車道S0K+760~S0K+460 | [6 empty] | .
要求會同 試驗與否 | □是 ■否 |  |  | 申 請 單 位 核 章 欄
取 樣 單 位 及人 員 簽 名 | 水利處: 任泰: 上溢: |  |  | 主辦機關 監造單位
填表說明：1.以上取樣人員簽名欄位須由本人親自簽名，其餘各欄由申請單位鍵入電腦列印，否則須 由申請單位送樣人員簽章確認。 2.申請單一式三份送本局，試驗後連同試驗報告一式三份裝訂成三份，一份留存本局，二 份送申請單位。
3.申請單位為主辦機關須單位主管(工務所主任、科長以上人員或代理人)核章，僅由監造單 位申請時須監造單位主管或代理人核章及加蓋工務所或公司章。
送 樣 者 ： | 水利處: 任泰: 上溢:
收 件 者 ：
工 務 局 收 件 編 號 | 工瀝申收字第AC 號
分派實驗室 名 稱
試 驗 案 件 分 派 代 碼
9.試驗規範 |  | □AASHTO-T164-06A法 □ASTM D2172-05A法 □AASHTO-T30-07 □ASTM D5444-05
|  | ■AASHTO-T164-06A法 |  |  | FALSE | □AASHTO-T164-06A法
□AASHTO-T164-06A法
|  | ■ASTM D2172-05A法 |  |  | FALSE | □ASTM D2172-05A法
□ASTM D2172-05A法
|  | ■AASHTO-T30-07 |  |  | FALSE | □AASHTO-T30-07
□AASHTO-T30-07
|  | ■ASTM D5444-05 |  |  | FALSE | □ASTM D5444-05
□ASTM D5444-05
10.瀝青膠泥種類 | [5 empty] | 顯現
| 1 | ■密級配瀝青混凝土3/4" |  |  | FALSE | □密級配瀝青混凝土3/4"
□密級配瀝青混凝土3/4"
| 2 | ■密級配瀝青混凝土3/8" |  |  | FALSE | □密級配瀝青混凝土3/8"
□密級配瀝青混凝土3/8"
| 3 | ■密級配再生瀝青混凝土3/4" |  |  | FALSE | □密級配再生瀝青混凝土3/4"
□密級配再生瀝青混凝土3/4"
| 4 | ■密級配再生瀝青混凝土3/8" |  |  | FALSE | □密級配再生瀝青混凝土3/8"
□密級配再生瀝青混凝土3/8"
| 5 | ■其他： |  |  | FALSE | □其他：
□其他：
11.混合料類別 |  | □瀝青含量 □粒料篩析
| 1 | ■瀝青含量 |  |  | FALSE | □瀝青含量
□瀝青含量
| 2 | ■粒料篩析 |  |  | FALSE | □粒料篩析
□粒料篩析
12.要求會同試驗與否 |  | □是 □否
| 1 | ■是 |  |  | FALSE | □是
□是
| 2 | ■否 |  |  | FALSE | □否
□否
19.收件樣品描述之初步目視結果：
| 1-1 | □施工中現取新拌料、□施工後挖掘塊狀料
|  | ■施工中現取新拌料 |  |  | FALSE | □施工中現取新拌料
□施工中現取新拌料
|  | ■施工後挖掘塊狀料 |  |  | FALSE | □施工後挖掘塊狀料
□施工後挖掘塊狀料
| 1-2 | □粒料偏細、□粒料偏粗、□表面含灰塵
|  | ■粒料偏細 |  |  | FALSE | □粒料偏細
□粒料偏細
|  | ■粒料偏粗 |  |  | FALSE | □粒料偏粗
□粒料偏粗
|  | ■表面含灰塵 |  |  | FALSE | □表面含灰塵
□表面含灰塵
| 1-3 | □表面含油膏、□送件溫度與取樣時間不符
|  | ■表面含油膏 |  |  | FALSE | □表面含油膏
□表面含油膏
|  | ■送件溫度與取樣時間不符 |  |  | FALSE | □送件溫度與取樣時間不符
□送件溫度與取樣時間不符
| 1-4 | □其他：
|  | ■其他： |  |  | FALSE | □其他：
□其他：
：
：